## Eingabemaske
Datum |  |  | Betonhersteller |  |  | Lieferanten grobe GK |  |  | Ergebnisse
2024-07-01 |  |  | Hersteller A |  |  | Lieferant A; Lieferant B;… |  |  | Abschätzung des Treibhausgaspotenzials für 1 m³ Beton
Zementsorte |  |  | Bezeichnung Betonrezept |  |  | Lieferanten feine GK
CEM II/B-M (S-...) 42,5/52,5 N/R |  |  | z.B. UB GK32 |  |  | Lieferant A; Lieferant B;…
Rezept
Zement [kg] | feine GK* [kg] | grobe GK** [kg] | feiner RB** [kg] | grober RB** [kg] | Anmach wasser [kg] | Luftporen bildner [kg] | Fließ mittel [kg] | Dichte [kg/m³]
350 | 605 | 400 | 110 | 800 | 150 | 0.6 | 0.1 | 2415.7
|  |  | Feinanteil RB an Gesamtfein-fraktion: 15,4% |  |  |  |  | Recyclinganteil an Gesamt-masse: 37,7%
Transport Ausgangsstoffe |  |  |  |  | Transport 1 m³ Beton |  |  | Einstellung
Transportart [-] | Zement [km] | feine GK [km] | grobe GK [km] |  | zur Bau stelle [km] | RB / Ausbau-material [km] |  | Misch anlage***
LKW Diesel | 100 | 50 | 50 |  | 25 | 25 |  | stationär
LKW Elektro | 0 | 0 | 0 |  | 0 | 0
Bahn Diesel | 0 | 0 | 0 |  | 0 | 0
Bahn Elektro | 0 | 0 | 0 |  | 0 | 0
Treibhausgaspotenzial Materialrucksack [Modul A1]
Zement | feine GK | grobe GK | feiner RB | grober RB | Wasser | LP | FM | Beton
[kg CO2e/m³] | [kg CO2e/m³] | [kg CO2e/m³] | [kg CO2e/m³] | [kg CO2e/m³] | [kg CO2e/m³] | [kg CO2e/m³] | [kg CO2e/m³] | [kg CO2e/m³]
141.63919 | 1.1495 | 0.96 | 0.18755 | 1.364 | 0.0171 | 0.2634 | 0.134 | 145.71474
97.2% | 0.7889% | 0.6588% | 0.1287% | 0.9361% | 0.01174% | 0.1808% | 0.09196% | 100%
Rucksack A1 | Transport A2 | Herstellung A3 | Transp. Bst. A4 | Ausbau & Transp. C1-C2 | 0 | 0 | 8.13888 | A2 Transport
145.71474 | 8.13888 | 0.345 | 4.5511788 | 6.824512
Rucksack A1 | Transport A2 | Herstellung A3 | Module A1 - A3 | Transp. Bst. A4 | Ausbau & Transp. C1-C2 |  | Ergebnis A1-A4 & C1-C2 | Ergebnis A1-A4 & C1-C2
[kg CO2e/m³] | [kg CO2e/m³] | [kg CO2e/m³] | [kg CO2e/m³] | [kg CO2e/m³] | [kg CO2e/m³] |  | [kg CO2e/m³] | [kg CO2e/t]
145.71474 | 8.13888 | 0.345 | 154.19862 | 4.5511788 | 6.824512 |  | 165.5743 | 68.54092
94.5% | 5.278% | 0.2237% | 100% | 2.749% | 4.122% |  | 100% | -
|  | * feine GK Oberbeton: | 0/2 | ** grobe GK: | 4/32 |  | *** Mischanlage
|  | feine GK Unterbeton: | 0/4 | grober RB: | 4/32 |  | mobil: Diesel
|  | feiner RB: | 0/4 |  |  |  | stationär: Strom
Nutzungsbedingungen
Die Beurteilung des Treibhausgaspotenzials deckt nur einen Teil der umweltrelevanten Klassifikation von Baumaterialien ab. Andere wichtige Faktoren wie Naturraumbeanspruchung, Versauerungspotenzial, Humantoxizität u.dgl. wurden nicht berücksichtigt. Daher stellen die hier berechneten Ergebnisse nicht die gesamte Umweltbelastung von Beton dar. Diese Berechnungshilfe dient zur Abschätzung des Treibhauspotenzials der Betonherstellung mit Berücksichtigung des Recyclingmaterialanteils. Obwohl die Betonherstellung von vielen Faktoren abhängig ist, wurden nur die auf das Treibhauspotenzial einflussreichsten berücksichtigt. Ferner wurden die zur Berechnung benötigten Daten von europäischen Quellen bevorzugt, um regionale Gegebenheiten bestmöglich abbilden zu können. Die dieser Berechnung zugrundeliegenden Daten dürfen nur mit Erlaubnis der technischen Universität Wien - Instituts für Verkehrswissenschaften - Forschungsbereich Straßenwesen verändert werden. Jegliche Einflussnahme auf die Berechnung ist daher ausnahmslos der TU Wien vorbehalten.
Kontakt
[9 empty] | Michael R. Gruber | TU Wien - IVWS - E230-3 | Version 1.4
[9 empty] | michael.gruber@tuwien.ac.at | https://www.tuwien.at/cee/transport/road | August 2024

## Berechnung (hidden)
[24 empty] | Materialrucksack A1 | [10 empty] | Transport A2 | [7 empty] | Herstellung A3 |  |  |  | Transport A4 |  |  | Ausbau C1 |  |  | Transport C2 |  |  | C1 - C2 |  | A1-A3 |  | A1-A4
[6 empty] | =WENN(Eingabemaske!B7="OB: 450";450;350) | [17 empty] | GWP | GWP | GWP | GWP | GWP | GWP |  | GWP | GWP | GWP |  | GWP | GWP | GWP | GWP | GWP | GWP | GWP | GWP |  | GWP |  |  |  | GWP |  |  | GWP |  |  | GWP |  | GWP | GWP | GWP | GWP | GWP | GWP
[5 empty] | RB 44 | 44 | 44.32133 | 0 |  |  | 0 | [6 empty] | 0 |  |  | 0 | [11 empty] | t/m3 |  | km | km | km | km | km | km | km | [6 empty] | km |  |  | l/m³ |  |  | km
[5 empty] | REZEPT kg/m³ | 350 | 605 | - | 605 | 400 | - | 400 | 150 | #VALUE! | 0.6 | 0.1 | 110 | - | 110 | 800 | - | 800 | [10 empty] | 2.4157 |  | 100 | 50 | 50 | 0 | 0 | 25 | 25 |  |  | stationär |  |  |  | 25 |  |  | 0.7333333 |  |  | 25
| kg CO2e/kg | kg CO2e je Tonne |  |  |  | Zement | Sand 0/2 0/4 trocken | Feuchte Sand | Sand 0/2 0/4 feucht | Kies 4/32 trocken | Feuchte Kies | Kies 4/32 feucht | Anmach-wasser | Wasser abzüglich Feuchte | Luftporen-bildner | Fließmittel | RB 0/4 trocken | Feuchte RB | RB 0/4 feucht | RB 4/32 trocken | Feuchte RB | RB 4/32 feucht | SUMME | Zement | Sand 0/2 0/4 trocken | Kies 4/32 trocken | Wasser abzüglich Feuchte | Luftporen-bildner | Fließmittel | RB 0/4 trocken | RB 4/32 trocken | m³ Beton | t Beton |  | Zement | Sand 0/2 0/4 feucht | Kies 4/32 feucht | Luftporen-bildner | Fließmittel | RB 0/4 feucht | RB 4/32 feucht | Summe Antransport |  | Mischen |  |  |  | zur Baustelle |  |  | Ausbau |  |  | zur Baustelle |  | m³ Beton | t Beton | m³ Beton | t Beton | m³ Beton | t Beton
Zement | 0.4046834 | 404.6834 | CEM II/B-M (S-...) 42,5/52,5 N/R | 44 | RB 44 | 350 | 605 | 0 | 605 | 400 | 0 | 400 | 150 | 150 | 0.6 | 0.1 | 110 | 0 | 110 | 800 | 0 | 800 | 2415.7 | 141.63919 | 1.1495 | 0.96 | 0.0171 | 0.2634 | 0.134 | 0.18755 | 1.364 | 145.71474 | 60.31988 | [8 empty] | 8.13888 |  | 0.345 |  |  |  | 4.5511788 |  |  | 2.273333 |  |  | 4.5511788 |  | 6.824512 | 2.825066 | 154.19862 | 63.83186 | 158.7497988 | 65.71586
Sand | 0.0019 | 1.9 | [29 empty] | 97.20306 | % Zementanteil am GWP
Kies | 0.0024 | 2.4 | [14 empty] | 0/4 Gesamt | [6 empty] | Treibhausgasabschätzung in kg CO2e je m³ Beton
Wasser | 0.000114 | 0.114 | [14 empty] | 715 | [6 empty] | A1 | A2 | A3 | A1-A3 | A4 | A1-A4 |  |  | 145.71474 | Neubau ohne C1 und C2 |  | 100 | 50 | 50 | 0 | 0 | 25 | 25 | LKW Diesel | [5 empty] | 25 | LKW Diesel |  | AUSBAU |  |  | 25 | LKW Diesel
Luftporenbildner | 0.439 | 439 | 527,00 ALT | [13 empty] | RB Anteil an Gesamt | [6 empty] | Rucksack | Transport | Herstellung | Gesamt | Transport | Gesamt |  |  | 152.5393 | Sanierung mit C1 und C2 |  | 0 | 0 | 0 | 0 | 0 | 0 | 0 | LKW Elektro | [5 empty] | 0 | LKW Elektro |  | 1615.7 | kg (ohne RB) |  | 0 | LKW Elektro
Fließmittel | 1.34 | 1340 | 1880 ALT | [13 empty] | 15.4 | [6 empty] | 145.71474 | 8.13888 | 0.345 | 154.19862 | 4.5511788 | 158.7497988 |  | 91.79% |  |  |  | 0 | 0 | 0 | 0 | 0 | 0 | 0 | Bahn Diesel | [5 empty] | 0 | Bahn Diesel |  | 1.530427 | kg CO2e/m³ ohne RB |  | 0 | Bahn Diesel
RB Literat. | 0.00274 | 2.74 | [32 empty] | 0 | 0 | 0 | 0 | 0 | 0 | 0 | Bahn Elektro | [5 empty] | 0 | Bahn Elektro |  |  |  |  | 0 | Bahn Elektro
RB eigen | 0.001705 | 1.705 | =WENN(Eingabemaske!G8="stationär";Berechnung!B15;WENN(Eingabemaske!G8="mobil";Berechnung!B14;0)) | [18 empty] | Recyclinganteil an Gesamtmasse | 0.3767024
RB mob. | 0.003229167 | 3.229167 | [20 empty] | 37.7 | [11 empty] | 2.6376 | 2.27964 | 1.5072 | 0 | 0 | 0.20724 | 1.5072 | LKW Diesel | 8.13888 |  |  |  |  | 4.5511788 | LKW Diesel |  |  |  |  | 4.5511788 | LKW Diesel
RB stat. | 0.001705 | 1.705 | [32 empty] | 0 | 0 | 0 | 0 | 0 | 0 | 0 | LKW Elektro | 0 |  |  |  |  | 0 | LKW Elektro |  |  |  |  | 0 | LKW Elektro
Ausbau | 0 | 0 | [32 empty] | 0 | 0 | 0 | 0 | 0 | 0 | 0 | Bahn Diesel | 0 |  |  |  |  | 0 | Bahn Diesel |  |  |  |  | 0 | Bahn Diesel
[35 empty] | 0 | 0 | 0 | 0 | 0 | 0 | 0 | Bahn Elektro | 0 |  |  |  |  | 0 | Bahn Elektro |  |  |  |  | 0 | Bahn Elektro
Transport LKW Diesel | 0.07536 | kg CO2-eq/tkm (50% Beladung (voll hin - leer zurück) | [40 empty] | 8.13888 |  |  |  |  | 4.5511788 | [5 empty] | 4.5511788
Transport LKW Elektro | 0.02164286 | kg CO2-eq/tkm (50% Beladung (voll hin - leer zurück)
Transport Bahn Diesel | 0.03409143 | kg CO2-eq/tkm (50% Beladung (voll hin - leer zurück)
Transport Bahn Elektro | 0.007676 | kg CO2-eq/tkm (50% Beladung (voll hin - leer zurück)
Transport ZUG Güter (74% elektrifiziert) | 0.01454401 | kg CO2-eq/tkm (50% Beladung (voll hin - leer zurück)
|  |  |  | Verbrauchsdaten | [24 empty] | Betonrezepte
Zement | 0.493 | ALTER WERT
| kg CO2e je l | kg CO2e je tkm
Diesel | 3.1 | 0.07536 | LKW 32t bis 40t zul. Gesamtgewicht (10m³ / 24t Beton bzw. Segmentmuldenanhänger mit 27t Nutzlast bzw. 24m³) | [8 empty] | GK in Vorsilo, auf Wiegeförderband, in Elevator, in Mischer. Dann Zement, Wasser und Zusatzmittel. Ca. 1 Minute mischen | [18 empty] | Rezepte | Zement |  | Sand 0/2 trocken |  | Kies 2/32 trocken |  |  | Anmach-wasser | wirksames Wasser | Luftporen-bildner | Fließmittel | RB 2/32 trocken |  | Rohdichte | W/B | SUMME
[22 empty] | Transport Abgleich DB | [8 empty] | OB GK8 WB | 451 | CEM II/B-S 42,5 N | 401 | RK 0/1 | 1423 | EBK 4/8 GS |  | 182 |  | 0.66 | 0.68 |  |  |  | 0.4035477 | 2458.34
| kg CO2e je kWh | [19 empty] | 35 | l/100 km | [8 empty] | OB GK8 , F38 | 440 | CEM II/B-S 42,5 N | 483 | RK 0/2 | 1268 | Splitt 4/8 |  | 170 |  | 0.22 | 1.76 |  |  |  | 0.3863636 | 2362.98
Strom (Industrie Mix AT) | 0.345 | [19 empty] | 0.35 | l/km | [8 empty] | OB C2 GKB | 450 | CEM II/B-S 42,5 N | 522 | GK 0/2 | 1162 | GK 5/8 |  | 175 |  | 0.68 | 1.8 |  |  |  | 0.3888889 | 2311.48
|  |  |  | Ausbau |  |  |  |  | mobile Aufbereitung |  |  |  | mobile Mischanlage | [7 empty] | 1.085 | kg CO2/km
| kg CO2e/m³ | kg CO2e/t |  | Guillotine | 10 | l/h |  |  | Bagger zum Beladen | 20 | l/h |  | Dieselaggregat 800 kVa | 80 | [6 empty] | 0.04520833 | kg CO2/t*km | 24 tonnen | [7 empty] | UB GK32, RB | 365 | CEM II/B-S 42,5 N | 501 | RK 0/4 |  |  |  | 185 | 157 | 0.72 |  | 1170 | RB 4/8, 8/16, 16/32 | 2250 | 0.430137 | 2221.72
Mischen eigen | 0.345 |  |  | Hydraulikhammerbagger | 25 | l/h |  |  | Prallmühle auf <32mm | 30 | l/h |  | Mischleistung mobil UB 450 kVA | 150 | [6 empty] | 0.04520833 | kg CO2/t*km | 100% Beladung | [7 empty] | UB GK32 C1-C2 | 340 | CEM II/B-S 42,5 N | 715 | RK 0/4 |  |  |  | 170 | 145 | 0.6 |  | 1153 | RB 4/8, 8/16, 16/32 | 2370 | 0.4264706 | 2378.6
Mischen mob. Diesel | 1.377778 |  |  | Bagger zum Beladen | 20 | l/h |  |  | Brecher und Waschsieben | 50 | l/h |  | Mischleistung mobil OB 150 kVA | 30 | [6 empty] | 0.09041667 | kg CO2/t*km | 50% Beladung | [7 empty] | UB GK32 C1-C2 | 350 | CEM II/B-S 42,5 N | 757 | RK 0/4 | 1136 | RK 4/8, 8/16, 16/32 |  | 152 | 152 | 0.63 |  |  |  | 2400 | 0.4342857 | 2395.63
Mischen stat. Strom | 0.345 |  |  | Gesamt | 55 | l/h |  |  | Gesamt | 100 | l/h |  |  | 0.4444444 | [6 empty] | 0.09 | kg CO2/t*km | laut Ecoinvent
|  |  |  | Ausbauleistung | 75 | m³/h |  |  | Aufbereitungsleistung | 40 | m³/h
|  |  |  | Dieselverbrauch | 0.7333333 | l/m³ |  |  | Dieselverbrauch | 2.5 | l/m³ |  | stationäre Mischanlage | [17 empty] | OB GK8 | 420 | CEM I 42,5 N | 507 | RK 0/2 | 1295 | Splitt 2/5, 5/8 |  | 168 |  | 0.24 | 1.26 |  |  | 2390 | 0.4 | 2391.5
[13 empty] | Stromverbrauch | 1 | [16 empty] | UB GK 0/22 | 340 | CEM I 42,5 N | 534 | RK 0/2 | 1369 | Splitt 2/8, 8/16, 16/22 |  | 146 |  | 0.29 | 0.34 |  |  | 2390 | 0.4294118 | 2389.63
Ausbau | 2.273333 | 0.9472222
[13 empty] | Anschlussleistung | 240 | [16 empty] | Kernfeuchte | anrechbare Kernfeuchte |  | Kernfeuchte | anrechbare Kernfeuchte
[9 empty] | stationäre Aufbereitung |  |  |  | Anschlussleistung | 300 | [14 empty] | mögliche Feuchte | RB 4/8 | 3 | 2.5 |  |  | 2.7
| Recyclinganteil | 0.3767024 | [6 empty] | Bagger | 24 | l/h |  | Mischleistung | 80 | [15 empty] | RB 8/16 | 2.7 | 2.2 |  |  | 2
[9 empty] | Radlader | 17 | l/h |  |  | 0.3333333 | [15 empty] | RB 16/32 | 2.9 | 2.4 |  |  | 2.2
|  | 2024-01-01 | [6 empty] | Brechsiebmaschine 0/22 | 25 | l/h
|  | 2034-12-31 | [6 empty] | Gesamt | 66 | l/h
[9 empty] | Aufbereitungsleistung | 50 | m³/h
[9 empty] | Dieselverbrauch | 1.32 | l/m³
Wert von Eingabe
Auswahl von Eingabe
Zugriff von Eingabe
|  |  |  | RB mobil (ohne Ausbau) | 2.5 | l/m³ | 1.041667 | l/t |  | 3.229167
|  |  |  | RB stationär (ohne Ausbau) | 1.32 | l/m³ | 0.55 | l/t |  | 1.705
| Auswahlliste: | [9 empty] | A1-A3
| Oberbeton OB |  |  | x |  |  | Alpacem Zement Austria GmbH | x |  |  | kg CO2e/t | Alpacem | [8 empty] | Auswahlliste: | kg CO2e/t | [11 empty] | Auswahlliste: | kg CO2e/t
| Unterbeton UB |  |  | x |  | CEM II/A-S 42,5 N | 484.903 | x |  | CEM II/A-S 42,5 N | 484.903 | Alpacem - CEM II/A-S 42,5 N | [8 empty] | Alpacem - CEM II/A-S 42,5 N | 484.903 |  |  |  | CEM II/A-S 42,5 N |  |  |  | CEM II/A-S 42,5/52,5 N/R | 484.903 |  |  | CEM II/A-S 42,5/52,5 N/R | 476.4343
|  |  |  | x |  | CEM II/A-S 42,5 R WT 27 C3A-frei | 471.588 | x |  | CEM II/A-S 42,5 R WT 27 C3A-frei | 471.588 | Alpacem - CEM II/A-S 42,5 R WT 27 C3A-frei | [8 empty] | Alpacem - CEM II/A-S 42,5 R WT 27 C3A-frei | 471.588 |  |  |  | CEM II/A-S 42,5 R WT 27 C3A-frei |  |  |  |  | 471.588 |  |  | CEM II/B-S 42,5 N (DZ) | 436.037
| stationär |  |  | x |  | CEM II/A-S 52,5 N | 466.714 | x |  | CEM II/A-S 52,5 N | 466.714 | Alpacem - CEM II/A-S 52,5 N | [8 empty] | Alpacem - CEM II/A-S 52,5 N | 466.714 |  |  |  | CEM II/A-S 52,5 N |  |  |  |  | 466.714 |  |  | CEM II/B-M (S-...) 42,5/52,5 N/R | 404.6834
| mobil |  |  | x |  | CEM II/A-M (S-LL) 42,5 R WT 38 | 438.287 | x |  | CEM II/A-M (S-LL) 42,5 R WT 38 | 438.287 | Alpacem - CEM II/A-M (S-LL) 42,5 R WT 38 | [8 empty] | Alpacem - CEM II/A-M (S-LL) 42,5 R WT 38 | 438.287 |  |  |  | CEM II/A-M (S-LL) 42,5 R WT 38 | 438.287 |  |  |  | 464.3
|  |  |  | x |  | CEM II/B-S 42,5 N (DZ) | 436.037 | x |  | CEM II/B-S 42,5 N (DZ) | 436.037 | Alpacem - CEM II/B-S 42,5 N (DZ) | [8 empty] | Alpacem - CEM II/B-S 42,5 N (DZ) | 436.037 |  |  |  | CEM II/B-S 42,5 N (DZ) |  |  |  |  | 482
| 0 |  |  | x |  | CEM II/B-M (S-LL) 42,5 N | 394.197 | x |  | CEM II/B-M (S-LL) 42,5 N | 394.197 | Alpacem - CEM II/B-M (S-LL) 42,5 N | [8 empty] | Alpacem - CEM II/B-M (S-LL) 42,5 N | 394.197 |  |  |  | CEM II/B-M (S-LL) 42,5 N |  |  |  |  | 489.101
| 5 |  |  | x |  | CEM II/B-M (P-S) 32,5 N | 390.962 | x |  | CEM II/B-M (P-S) 32,5 N | 390.962 | Alpacem - CEM II/B-M (P-S) 32,5 N | [8 empty] | Alpacem - CEM II/B-M (P-S) 32,5 N | 390.962 |  |  |  | CEM II/B-M (P-S) 32,5 N | 390.962 |  |  |  | 476.4343 | 9.383969
| 10 |  |  | x |  | CEM II/C-M (S-LL) 42,5 N | 342.541 | x |  | CEM II/C-M (S-LL) 42,5 N | 342.541 | Alpacem - CEM II/C-M (S-LL) 42,5 N | [8 empty] | Alpacem - CEM II/C-M (S-LL) 42,5 N | 342.541 |  |  |  | CEM II/C-M (S-LL) 42,5 N | 342.541
| 15 |  |  | x |  | CEM II/C-M (S-LL) 32,5 N/R | 342.657 | x |  | CEM II/C-M (S-LL) 32,5 N/R | 342.657 | Alpacem - CEM II/C-M (S-LL) 32,5 N/R | [8 empty] | Alpacem - CEM II/C-M (S-LL) 32,5 N/R | 342.657 |  |  |  | CEM II/C-M (S-LL) 32,5 N/R | 342.657
| 20 |  |  | x |  |  |  | x | [12 empty] | Baumit - CEM II/C-M (S-LL) 42,5 N | 389.707
| 25 |  |  | x |  |  | Baumit GmbH | x |  |  | Baumit GmbH | Baumit | [8 empty] | Holcim - CEM II/A-S 42,5 R WT 42 – Mannersdorf | 464.3 | [7 empty] | CEM II/B-S 42,5 N (DZ) | 436.037
| 30 |  |  | x |  | CEM II/C-M (S-LL) 42,5 N | 389.707 | x |  | CEM II/C-M (S-LL) 42,5 N | 389.707 | Baumit - CEM II/C-M (S-LL) 42,5 N | [8 empty] | Holcim - CEM II/A-S 52,5 N WT 42 – Retznei | 482 |  |  |  | CEM II/C-M (S-LL) 42,5 N | 389.707 |  |  |  | 436.037 | 0
| 35 |  |  | x |  |  |  | x | [12 empty] | Holcim - CEM II/B-M (S-L) 42,5 N WT 38 – Mannersdorf | 404.359
| 40 |  |  | x |  |  | Holcim (Österreich) GmbH | x |  |  | Holcim (Österreich) GmbH | Holcim | [8 empty] | Holcim - CEM II/B-M (S-L) 42,5 N WT 38 – Retznei | 409.877
| 45 |  |  | x |  | CEM II/A-S 42,5 R WT 42 – DER GRÜNE – (Werk Mannersdorf) | 464.3 | x |  | CEM II/A-S 42,5 R WT 42 – Werk Mannersdorf | 464.3 | Holcim - CEM II/A-S 42,5 R WT 42 – Werk Mannersdorf | [8 empty] | Holcim - CEM II/B-M (S-LL) 42,5 N WT 38 – Mannersdorf | 404.359 |  |  |  | CEM II/A-S 42,5 R WT 42 – Werk Mannersdorf
| 50 |  |  | x |  | CEM II/A-S 52,5 N WT 42 – DER GRÜNE – (Werk Retznei) | 482 | x |  | CEM II/A-S 52,5 N WT 42 – Werk Retznei | 482 | Holcim - CEM II/A-S 52,5 N WT 42 – Werk Retznei | [8 empty] | Holcim - CEM II/C-M (S-LL) 42,5 N – Mannersdorf | 315.366 |  |  |  | CEM II/A-S 52,5 N WT 42 – Werk Retznei
| 55 |  |  | x |  | CEM II/B-M (S-L) 42,5 N WT 38 – ECOPlanet SCHWARZ – (Werk Mannersdorf) | 404.359 | x |  | CEM II/B-M (S-L) 42,5 N WT 38 – Werk Mannersdorf | 404.359 | Holcim - CEM II/B-M (S-L) 42,5 N WT 38 – Werk Mannersdorf | [8 empty] | Holcim - CEM II/C-M (S-F) 42,5 N – Retznei | 326.974 |  |  |  | CEM II/B-M (S-L) 42,5 N WT 38 – Werk Mannersdorf
| 60 |  |  | x |  | CEM II/B-M (S-L) 42,5 N WT 38 – ECOPlanet SCHWARZ – (Werk Retznei) | 409.877 | x |  | CEM II/B-M (S-L) 42,5 N WT 38 – Werk Retznei | 409.877 | Holcim - CEM II/B-M (S-L) 42,5 N WT 38 – Werk Retznei | [8 empty] | Leube - CEM II/A-S 42,5 R WT 38 | 489.101 |  |  |  | CEM II/B-M (S-L) 42,5 N WT 38 – Werk Retznei
| 65 |  |  | x |  | CEM II/B-M (S-LL) 42,5 N WT 38 – ECOPlanet GRAU – (Werk Mannersdorf) | 404.359 | x |  | CEM II/B-M (S-LL) 42,5 N WT 38 – Werk Mannersdorf | 404.359 | Holcim - CEM II/B-M (S-LL) 42,5 N WT 38 – Werk Mannersdorf | [8 empty] | Leube - CEM II/B-M (S-LL) 42,5 N WT 33 | 410.625 |  |  |  | CEM II/B-M (S-LL) 42,5 N WT 38 – Werk Mannersdorf |  |  |  | CEM II/B-M (S-...) 42,5/52,5 N/R | 394.197
| 70 |  |  | x |  | CEM II/C-M (S-LL) 42,5 N – ECOPlanet ROT – (Werk Mannersdorf) | 315.366 | x |  | CEM II/C-M (S-LL) 42,5 N – Werk Mannersdorf | 315.366 | Holcim - CEM II/C-M (S-LL) 42,5 N – Werk Mannersdorf | [13 empty] | CEM II/C-M (S-LL) 42,5 N – Werk Mannersdorf | 315.366 |  |  |  | 404.359
| 75 |  |  | x |  | CEM II/C-M (S-F) 42,5 N – ECOPlanet RC – (Werk Retznei) | 326.974 | x |  | CEM II/C-M (S-F) 42,5 N – Werk Retznei | 326.974 | Holcim - CEM II/C-M (S-F) 42,5 N – Werk Retznei | [13 empty] | CEM II/C-M (S-F) 42,5 N – Werk Retznei | 326.974 |  |  |  | 409.877
| 80 |  |  | x |  |  |  | x | [22 empty] | 404.359
| 85 |  |  | x |  |  | Leube Zement GmbH | x |  |  | Leube Zement GmbH | Leube | [18 empty] | 410.625
| 90 |  |  | x |  | CEM II/A-S 42,5 R WT 38 | 489.101 | x |  | CEM II/A-S 42,5 R WT 38 | 489.101 | Leube - CEM II/A-S 42,5 R WT 38 | [13 empty] | CEM II/A-S 42,5 R WT 38 |  |  |  |  | 404.6834 | 5.872838
| 95 |  |  | x |  | CEM II/B-M (S-LL) 42,5 N WT 33 | 410.625 | x |  | CEM II/B-M (S-LL) 42,5 N WT 33 | 410.625 | Leube - CEM II/B-M (S-LL) 42,5 N WT 33 | [13 empty] | CEM II/B-M (S-LL) 42,5 N WT 33
100
105
110
115
120
125
130
135
140
145
150
155
160
165
170
175
180
185
190
195
200
205
210
215
220
225
230
235
240
245
250
255
260
265
270
275
280
285
290
295
300
305
310
315
320
325
330
335
340
345
350
355
360
365
370
375
380
385
390
395
400
405
410
415
420
425
430
435
440
445
450
455
460
465
470
475
480
485
490
495
500